## BOM
LISTA DE MATERIALES (BOM) — COLLAR DE REFUERZO 360° (PARCHE SOLDADO) EN CUELLO DE BRIDA 12"
Reparación según ASME PCC-2 (Art. 2.12 / 2.7) · Línea 12"-CWS-46-032-B1 · Doc. PL-REP-U46-CWS-032 Rev.0
Proyecto: |  | U46 Agua de enfriamiento — Spillback bombas 46P31A/B/C |  |  | SDT: | 10721256
Componente: |  | Brida WN 12" Cl.150 RF, ASTM A-105 |  |  | Fecha: | Sep-2026
Condiciones: |  | 5 kg/cm² · 25 °C · agua de enfriamiento |  |  | Rev.: | 0
Ítem | Descripción | Cant. | Unidad | Material / Especificación | Norma | P. Unit. (ref.) | Total (ref.) | Observaciones
1 | Media carcasa del collar (½), contorneada, e = 8 mm | 2 | pza | Placa acero carbono A516 Gr.70 | ASTM A516 |  |  | Rolar a R int. 162 mm; desarrollo ≈ 525 × 180 mm c/u; esquinas r≥75.
2 | Electrodo SMAW bajo hidrógeno E7018 | c/n | kg | Ø 2,4 / 3,2 mm | AWS A5.1 |  |  | Hornear/mantener s/ fabricante (H2 difusible bajo).
3 | Fleje de respaldo — juntas longitudinales | c/n | m | A516 Gr.70 (mismo material) | — |  |  | Solo si juntas long. de penetración completa.
4 | Tapón / niple de venteo NPT ½" con tapa | 1 | pza | Acero al carbono | ASME B1.20.1 |  |  | Abrir al cerrar; sellar tras END y prueba.
5 | Espárragos + tuercas (reemplazo) | 24 / 12 | pza | B7 / 2H, 7/8"-9UNC | ASTM A193/A194 |  |  | Solo si se abre la unión bridada (corrosión avanzada).
6 | Empaquetadura de brida 12" 150# RF | 1 | pza | Espirometálica CS/grafito | ASME B16.20 |  |  | Solo si se reabre la unión.
7 | Recubrimiento (imprimante + acabado) | c/n | gal | Sistema epóxico compatible | SSPC |  |  | Igualar esquema verde existente; tras END/prueba.
8 | Consumibles END (PT o MT) | c/n | kit | Penetrante/revelador o yugo MT | ASME V |  |  | 100% de soldaduras; diferido 24–72 h si en servicio.
9 | Discos de amolado / desbaste | c/n | und | Óxido de aluminio / laminado | — |  |  | Amolar cordón existente a ras + preparar bordes/bisel.
10 | Gas de protección (si GTAW en raíz) | c/n | m³ | Argón | AWS A5.32 |  |  | Opcional (raíz GTAW ER70S-6).
TOTAL ESTIMADO (referencial) | [7 empty] | Completar con precios de procura
Notas:
• c/n = cantidad necesaria (a definir según alcance final y mapeo UT del daño).
• El collar 360° se compone de 2 medias carcasas (ítem 1). Para un parche local sería 1 pza.
• Ítems 5 y 6 aplican solo si se abre la unión bridada; de lo contrario, no se requieren.
• Antes de comprar: confirmar presión de diseño, alcance de corrosión (UT) y decisión aislar/en-servicio.
• Materiales base P-No.1 (A105 / A106-B / A516-70): compatibles y soldables con E7018.